## Hoja 1
EMF040 | m² |  | Forjado de viguetas de madera y entrevigado con alfarjías y ladrillos cerámicos colocados por tabla.
Forjado tradicional con un intereje de 50 cm, compuesto por viguetas de madera aserrada de abeto (Abies alba), de 10x20 a 15x25 cm de sección y hasta 6 m de longitud, calidad estructural S10, clase resistente C24, protección de la madera con clase de penetración NP2, trabajada en taller colocadas mediante apoyo sobre elemento estructural, entrevigado compuesto de alfarjías de madera tratada de 7x3 cm y ladrillos cerámicos cara vista macizos de elaboración manual, tipo tejar, rojos, 24x11,5x3,5 cm, colocados por tabla, recibidos con mortero de cemento M-5; y malla electrosoldada ME 20x20 Ø 5-5 B 500 T 6x2,20 UNE-EN 10080, en capa de compresión de 4 cm de espesor de hormigón ligero HLE-25/F/8/IIa, serie Ultra Series Ligero "LAFARGE", densidad 1800 kg/m³, (cantidad mínima de cemento 275 kg/m³), fabricado en central, y vertido con cubilote.
Código |  | Unidad |  | Descripción |  | Rendimiento |  | Precio unitario | Importe
1 |  |  |  | Materiales
mt50spa052b |  | m |  | Tablón de madera de pino, de 20x7,2 cm. |  | 0.04 |  | 4.39 | 0.18
mt50spa101 |  | kg |  | Clavos de acero. |  | 0.045 |  | 1.3 | 0.06
mt50spa081a |  | Ud |  | Puntal metálico telescópico, de hasta 3 m de altura. |  | 0.013 |  | 13.37 | 0.17
mt07mee018fd |  | m³ |  | Madera aserrada de abeto (Abies alba) con acabado cepillado, para vigueta de 10x20 a 15x25 cm de sección y hasta 6 m de longitud, para aplicaciones estructurales, calidad estructural S10 según DIN 4074, clase resistente C24 según UNE-EN 338 y UNE-EN 1912 y protección frente a agentes bióticos que se corresponde con la clase de penetración NP2 (3 mm en las caras laterales de la albura) según UNE-EN 351-1, trabajada en taller. |  | 0.075 |  | 449.83 | 33.74
mt07emr111b |  | Ud |  | Clavo, de 4 mm de diámetro y 50 mm de longitud, de acero galvanizado de alta adherencia. |  | 4 |  | 0.05 | 0.2
mt07mee014fa |  | m³ |  | Madera aserrada de abeto (Abies alba), acabado cepillado, para aplicaciones estructurales, calidad estructural S10 según DIN 4074, clase resistente C24 según UNE-EN 338 y UNE-EN 1912 y protección frente a agentes bióticos que se corresponde con la clase de penetración NP2 (3 mm en las caras laterales de la albura) según UNE-EN 351-1, trabajada en taller. |  | 0.009 |  | 442.43 | 3.98
mt05mte010a |  | Ud |  | Ladrillo cerámico cara vista macizo de elaboración manual (tejar), rojo, 24x11,5x3,5 cm, según UNE-EN 771-1. |  | 37.8 |  | 0.35 | 13.23
mt09mif010ca |  | t |  | Mortero industrial para albañilería, de cemento, color gris, categoría M-5 (resistencia a compresión 5 N/mm²), suministrado en sacos, según UNE-EN 998-2. |  | 0.005 |  | 32.25 | 0.16
mt07aco020o |  | Ud |  | Separador homologado para malla electrosoldada. |  | 1 |  | 0.08 | 0.08
mt07ame010d |  | m² |  | Malla electrosoldada ME 20x20 Ø 5-5 B 500 T 6x2,20 UNE-EN 10080. |  | 1.1 |  | 1.35 | 1.49
mt10hal100b |  | m³ |  | Hormigón ligero estructural HLE-25/F/8/IIa, serie Ultra Series Ligero "LAFARGE", de 1800 kg/m³ de densidad, cantidad mínima de cemento 275 kg/m³, fabricado en central. |  | 0.044 |  | 206.21 | 9.07
[6 empty] | Subtotal materiales: |  |  | 62.36
2 |  |  |  | Mano de obra
mo048 |  | h |  | Oficial 1ª montador de estructura de madera. |  | 0.624 |  | 18.42 | 11.49
mo095 |  | h |  | Ayudante montador de estructura de madera. |  | 0.374 |  | 17.25 | 6.45
mo020 |  | h |  | Oficial 1ª construcción. |  | 0.926 |  | 17.54 | 16.24
mo113 |  | h |  | Peón ordinario construcción. |  | 0.58 |  | 16.16 | 9.37
mo043 |  | h |  | Oficial 1ª ferrallista. |  | 0.025 |  | 18.42 | 0.46
mo090 |  | h |  | Ayudante ferrallista. |  | 0.247 |  | 17.25 | 4.26
mo045 |  | h |  | Oficial 1ª estructurista, en trabajos de puesta en obra del hormigón. |  | 0.01 |  | 18.42 | 0.18
mo092 |  | h |  | Ayudante estructurista, en trabajos de puesta en obra del hormigón. |  | 0.044 |  | 17.25 | 0.76
[6 empty] | Subtotal mano de obra: |  |  | 49.21
3 |  |  |  | Costes directos complementarios
|  | % |  | Costes directos complementarios |  | 2 |  | 111.57 | 2.23
Coste de mantenimiento decenal: 17,07€ en los primeros 10 años. | [5 empty] | Costes directos (1+2+3): |  |  | 113.8
Referencia norma UNE y Título de la norma transposición de norma armonizada |  |  |  |  | Aplicabilidad(a) |  | Obligatoriedad(b) |  | Sistema(c)
UNE-EN 771-1:2011/A1:2016 |  |  |  |  | 1062016 |  | 1062017 |  | 2+/4
Especificaciones de piezas para fábrica de albañilería. Parte 1: Piezas de arcilla cocida
UNE-EN 998-2:2012 |  |  |  |  | 162011 |  | 162012 |  | 2+/4
Especificaciones de los morteros para albañilería. Parte 2: Morteros para albañilería
(a) Fecha de aplicabilidad de la norma armonizada e inicio del período de coexistencia
(b) Fecha final del período de coexistencia / entrada en vigor marcado CE
(c) Sistema de evaluación y verificación de la constancia de las prestaciones